## 目录
附件2
安徽省首批次新材料推广应用指导目录（2022版）
序号 | 生产企业 名称 | 所在市县(区) | 首批次新材料名称 | 新材料主要性能描述 | 主要性能参数 | 应用领域/应用场景 | 企业联系人及方式
1 | 合肥微晶材料科技有限公司 | 合肥市高新区 | WJAB石墨烯水性浆料（抗菌用） | 本产品对白色念珠菌、金黄色葡萄球菌、大肠杆菌的抑菌率达到99%以上 | 颜色：黑灰色；粘度：650CP；比重：1.10±0.10；固含量：23.00±1.00%；抑菌率：99% | 抗菌纤维、抗菌衣物、抗菌添加剂、卫生用品、抗菌建材等领域 | 聂彪15805691910
2 | 会通新材料股份有限公司 | 合肥市高新区 | 降噪高阻尼ABS复合材料 | 产品表面摩擦系数≤0.25，ABS的阻尼温域从常规的-80℃调整到 -90℃—30℃，特别是在-50℃及5℃附近具有高的阻尼系数，阻尼系数>0.07 | 拉伸强度：38.3MPa；弯曲模量：1940MPa；悬臂梁缺口冲击强度：36kJ/m2；阻尼系数：0.081 | 满足常见的家电、空调、电动工具的各种使用环境，其中家电领域主要应用于空调、洗衣机、扫地机器人、吸尘器、冰箱等，降噪率可以达到90%以上 | 宋媛媛 18715059904
3 | 会通新材料股份有限公司 | 合肥市高新区 | 低介电长玻纤增强聚丙烯天线罩材料LFPP-1436 | 产品具备高耐候、抗长效热氧老化以及抗高低温冲击等性能 产品介电常数≤2.7，介电损耗≤0.004 | 密度：1.124g/cm3；热变形温度：151℃；介电常数（Dk）：2.54；介电损耗（Df）：0.0015；耐候（2000h冲击拉伸强度保留率）：95.1% | 终端产品作为5G基站天线罩材料使用，保护内部集成电路以及天线免受外部环境的影响（如风雪、阳光、生物等） | 宋媛媛 18715059904
4 | 安徽屹珹新材料科技有限公司 | 合肥市高新区 | SRT 系列易拉胶带 | 依托无溶剂光固化（VHB）技术、拉伸移除技术等先进技术，具有高剥离力、耐高温的、易拉 | 拉伸强度能够达到 17.76MPa， 断裂伸长率达到 1500.32%，耐温性最高可达 200℃，实现与被粘贴物体 0-180°拉伸移除不断裂且无残胶 | 为电子设备电池固定和拆卸提供的高性能、可移除胶带产品，它广泛应用于 智能手机、平板电脑等智能电子产品中电池的固定 | 童骞 13625513069
5 | 巢湖云海镁业有限公司 | 合肥市巢湖市 | AZ91D镁合金 | 满足汽车轮毂耐腐蚀性质，配合成熟的镁合金生产线和批量化模式，节省生产的时间和成本，提高产品的稳定性 | Na、K含量均为不超过20PPm;经验测：拉伸强度269MPa；屈服强度：161MPa | 汽车镁合金零部件 | 刘明18456551200
6 | 安徽安利材料科技股份有限公司 | 合肥市肥西县 | 高性能多功能水性无溶剂生态聚氨酯复合材料 | 水性无溶剂生态聚氨酯复合材料，具有高性能、多功能和生态环保等特点，可实现连续、稳定的产业化生产与推广应用 | 产品VOC含量小于100ppm，DMF含量小于等于10ppm，耐水解、耐久耐用性达到7年以上，威仕博耐磨性能达到20万次以上，耐黄变性能达到4级以上水平 | 功能鞋材、沙发家居、电子产品、体育装备、工程装饰、汽车内饰、手袋箱包等民用领域及特种防护鞋靴、手套等军民融合领域 | 刘松霞 13305605191
7 | 合肥科拜尔新材料股份有限公司（原合肥科拜耳新材料有限公司） | 合肥市肥西县 | 挤板吸塑级PP复合材料（CPP） | 耐食用油腐蚀、耐发泡剂腐蚀（如环戊烷、LBA等）、腐蚀后拉伸强度保留率高 | 冲击强度18kJ/㎡，拉伸强度25.4MPa，拉断伸长率76%，弯曲强度43.7MPa，维卡软化点100℃，热变形温度91℃ | 轻工、电子电器 | 陈婉君15755150053
8 | 安徽黑钰颜料新材料有限公司 | 合肥市新站区 | PC5317F氧化炭黑 | 具有极强的着色能力、极佳的紫外光吸收功能，是一种耐光、耐候性极好的黑色颜料，有利于改善配方体系的流行性、分散性、分散稳定性水平 | 吸油值 (mL/100g)≤120；NSA(m2/g)：120～130；加热减量 (%)≤3.0；.灰分 (%)≤0.2；45µm筛余物 (mg/kg)≤50；着色强度(%)≥120；pH值≤4；黑度≤39；流动度(35℃) mm≥20 | PC5317F氧化炭黑是一款适用于高档涂料、油墨、塑胶着色的中高档黑色颜料 | 王红梅 0551-65639550
9 | 安徽元琛环保科技股份有限公司 | 合肥市新站区 | 双疏型聚苯硫醚滤袋 | 双疏型聚苯硫醚滤袋产品为袋式除尘器或电袋复合除尘器的核心部件，滤料的抗结露糊袋性能好，过滤性能优异、使用寿命长 | 具有较强的耐酸碱腐蚀性能以及耐温性能氧含量≤8%；长期使用温度可达160℃瞬间使用温度190℃；使用寿命≥3年；断裂强力径向987N/5*20cm | 中低硫煤的场所，同时具有较强的腐蚀性、高温及高湿度工况条件 | 郝玄文/17305692969
10 | 安徽元琛环保科技股份有限公司 | 合肥市新站区 | 白灰窑低温脱硝催化剂 | 具有在低温复杂工况条件下催化烟气中的大气污染物NOx与还原剂氨气反应生成无污染的N2和H2O的功能，从而在较为温和的情况下实现工业烟气中NOx的脱除 | 催化剂脱硝效率≥90%；氨逃逸＜2ppm；比表面积为58m2/g；机械性能轴向强度3.1Mpa；径向强度0.9Mpa | 主要应用于白灰生成行业，是白灰窑工业烟气NOx脱除工序的核心材料 | 郝玄文17305692969
11 | 合肥市丽红塑胶材料有限公司 | 合肥市长丰县 | PP-GF30高性能玻纤复合材料 | 拉伸强度和弯曲模量等力学性能优异，耐侯性更好，耐刮擦性能，流动性好，易加工，成本低，可回收重复利用和不污染环境等特点，可替代其他工程塑料与金属材料 | 拉伸强度： 96.2 Mpa ；弯曲强度：140 Mpa ；弯曲模量：6710 Mpa ；悬臂梁缺口冲击强度（23℃）达到12 kJ/m2；模具收缩率：0.7% | 广泛应用于家用电器、汽车、仪器仪表等部件，可替代钢材，达到家电、汽车等轻量化，减少对能源的消耗 | 王伟 13856971280
12 | 合肥旭阳铝颜料有限公司 | 合肥市长丰县 | 高耐酸碱腐蚀彩色铝颜料 | 产品光泽度高，不易团聚，且具有良好的耐酸碱腐蚀性能 | 酸碱析氢量≤20 mL； 光泽度损失率（%）≤5； D50 为 15-30μm；光泽度（60o,L 值）≧90 | 该产品可广泛应用于汽车涂料、建筑涂料、工业防腐涂料等25个领域 | 黄丽18956071882
13 | 安徽万磁电子有限公司 | 合肥市庐江县 | 48EH超高性能钕铁硼电机转子磁钢 | 通过晶界扩散工艺，实现晶界重构的同时提升了单畴颗粒丰度，从而提高了磁体的取向一致性；在制粉环节添加少量三氧化二镝等纳米晶以及抗氧化剂，减少重稀土镝铽的用量，降低磁性材料成本 | 剩磁Br：1.395 T；矫顽力HCB：1091 kA/m；内禀矫顽力HCJ：2230 kA/m；最大磁能积 (BH)max：384 kJ/m3 | 主要用于大功率电机和微电机的转子和定子及各种传感器上 | 唐睿 18656078772
14 | 安徽龙磁科技股份有限公司 | 合肥市庐江县 | 复合高性能永磁铁氧体电机转子磁体 | 复合高性能永磁铁氧体电机转子磁体，是下游微特电机的核心部件，广泛应用于直流变频洗衣机滚筒电机，空调、冰箱压缩机电机，电动工具、工业电机等 | 磁性能：剩磁Br≥455 mT、磁感矫顽力Hcb≥345 kA/m、内禀矫顽力Hcj≥455 kA/m和最大磁能积(BH)m≥42kJ/m3 | 汽车启动电机、ABS电机、座椅电机、摇窗电机，以及直流变频洗衣机滚筒电机和空调、冰箱压缩机电机等 | 汪晨旭15855186560
15 | 安徽龙磁科技股份有限公司 | 合肥市庐江县 | 高性能永磁锶铁氧体电机磁体 | 高性能永磁锶铁氧体电机磁体，是下游新能源汽车微特电机的核心部件，既具有很高的剩余磁感应强度Br和高的磁能积，又有很高的内禀矫顽力，性能稳定、可靠性高、匹配性好 | 磁性能：剩磁Br≥468.5 mT、磁感矫顽力Hcb≥347.7 kA/m、内禀矫顽力Hcj≥384.3 kA/m和最大磁能积(BH)m≥42kJ/m3 | 汽车（新能源）类启动电机、ABS电机、雨刮电机、摇窗电机、座椅电机、启动电机、暖风电机等 | 汪晨旭15855186560
16 | 雷特玛（合肥）感压粘合涂层材料有限公司 | 合肥市经开区 | 高分子水性环保压敏标识材料 | 通过在面材和胶水之间增加功能性水性高分子底涂层，提高了胶水和面材高结合力，兼具了高粘性和可移性；优化了硅油离型层的离型程度，实现高速贴画应用效果 | FTM1 ＞10N/inch； SHEAR ＞100h；LOOPTACK ＞8 N/inch2；可移除：贴合一年后移除无残胶；绿色环保，符合REACH | 可适应多种基材和玻璃、家具、电器、墙板等各种界面和场合 | 董晓星 0551-63879747-181 13956069623
17 | 合肥中聚和成电子材料有限公司 | 合肥市肥东县 | 高性能CF显影液 | 是一种用水稀释的强碱溶液，用于去除部分光刻胶，从而产生显影图案 | 显影后R胶、G胶、B胶厚度均在2μm；BM胶厚度在1μm；PS胶厚度为3μm R胶、G胶、B胶Taper角度在45-55°之间；BM胶Taper角度在40-55°之间 | 应用于显示面板、芯片制造和光伏行业 | 程朝霞18019942867
18 | 合肥杰事杰新新材料股份有限公司 | 合肥市经开区 | 聚苯硫醚系列特种新材料 | 轻量化：PPS天线振子重量是金属振子的1/10；介电损耗低，较金属材料低20-30%；电镀稳定性高：电镀样品满足苛刻的稳定性试验，如划格强度试验、高温（220度）试验、冷热交变（-55℃至120℃）循环试验 | 密度：1.64-1.68 g/cm3；介电常数（2.5GHz，23℃）：3.9-4.2；可电镀性能：220±5℃下15min 自然冷却，在镀层上贴紧3M胶带，后迅速拉扯胶带，镀层无剥落、起皮或起泡现象 | 5G通讯天线振子 | 郝鑫楼 18655180181
19 | 合肥中科阻燃新材料有限公司 | 合肥市肥东县 | 氢氧化镁阻燃剂 | 新型无卤环保阻燃消烟剂，在应用时是依靠吸热过程释放出水而起到阻燃作用，降低其所填充的合成材料在火焰中的表面温度，具有无毒性、抑制发烟以及分解产物化学性质稳定等优点 | 氢氧化镁［Mg(OH)2］ ≥90%；灼烧失量 ≥28%-30%；3.表水分 0.5%；白度 90；；粒径 根据客户要求 | 广泛应用于橡胶、化工、建材、塑料及电子、覆铜板、铝复合板芯料、沥青阻燃、电线电缆、不饱和聚酯和油漆、涂料等高分子材料中 | 王英琦13956967206
20 | 安徽熠辉新材料有限公司 | 合肥市高新区 | 高强耐磨铝基轻合金材料 | 具有较高的强度和优异的减磨性能 | 抗拉强度：220-240Mpa，硬度HBW85-105，摩擦系数：0.015-0.03 与国内同类产品性能比较，综合性能有显著提高 | 可广泛用于汽车、工程机械、电子信息、航空航天等领域，市场需求巨大 当前，国内铝基轻合金材料中高端市场多为进口产品，虽然性能优越，但是价格高 | 段聪翀18019566805
21 | 合肥普庆新材料科技有限公司 | 合肥市肥西县 | 耐指纹液(PC-815) | 属于环保型表面处理产品，产品可低温快速固化，在应用物体表面涂覆形成具有耐指纹、耐盐雾等特点的无色或彩色防腐蚀涂层 | 可实现涂层10-15秒快速低温固化；涂层厚度仅为1μm；耐中性盐雾可达到300h以上；产品稳定性强，常温保质期可达6个月以上 | 可用于塑料及涂料工业，用于镀铝锌钢板等金属物体表面处理，还可用于坚固、耐热装饰薄板等多个产业领域 | 徐琼 0551-62575155 13355604600
22 | 安徽应流久源核能新材料科技有限公司 | 合肥经开区 | 反应堆及乏燃料后处理设施中子毒物棒 | 标准条件下，材料中子吸收性能不发生变化，能够满足整个设备使用寿期要求 | 材料维卡软化温度不小于130℃；产品直径规格从100-220mm不等，长度1000-6000mm可根据设备安装需求切割 | 乏燃料后处理装置、乏燃料运输等装置中 | 杜敏 13866688108
23 | 诺泰生物科技（合肥）有限公司 | 合肥经开区 | NEUF815防冻液用铝材缓蚀剂 | 不含磷，在酸性和碱性水环境下能保持非常稳定的状态，提高铝合金抗腐蚀能力，同时对焊锡具有非常好的缓蚀功能，能减小焊锡在水性环境下的腐蚀 | 在水中可以完全溶解；NEUF815水溶液的pH值在10-11之间；用于各种水性环境，尤其 pH值在8.5-12条件下对铝仍具有非常优异的缓蚀效果，所需添加量小 | 在防冻液/金属加工液等水性液中加入NEUF815铝材缓蚀剂，提高缓蚀效果，加工出来的铝及铝合金工件，表面光亮，不发黑腐蚀 | 倪杰 18855586887
24 | 安徽国风塑业股份有限公司 | 合肥市高新区 | 聚酰亚胺薄膜 | 聚酰亚胺薄膜是综合性能最佳的有机高分子材料，具高强度、耐腐蚀和耐辐照等特性， | 热膨胀系数≤20 ppm/℃；热收缩率（200℃，2Hr）：纵向≤0.1%，纵向≤0.1%，横向≤0.1%；.拉伸强度，纵向≥300MPa，横向≥280MPa；绝缘强度≥280 V/μm； 透光率≤0.1%（黑膜) | 主要用于柔性线路板制造与封装、柔性显示衬底材料、电气绝缘、航空航天等领域 | 汪中祥 13956031997
25 | 合肥商德应用材料有限公司 | 安徽巢湖经济开发区 | 半导体封装用陶瓷劈刀（瓷嘴）） | 纳米级细化工艺，提高细化效率；通过控制轰击激光波长、轰击时间以及凹槽间距，获得合适的表面粗糙度，以及优 异的耐磨性能和机械强度 | 弯曲强度（三点）1009MPa，维氏硬度（HV5）1791.1 | LED、 分立器件、和IC半导体封装行业 | 钱宝安13956679839
26 | 合肥冠怡涂层织物有限公司 | 合肥市新站区 | 绿色生态多功能合成革-R237 | 该公司研发生产的绿色生态多功能合成革-R237，是水性无溶剂绿色环保产品，其具有Taber耐磨较好，耐折牢度好，耐分解 10 年，低 VOC，手感柔软，回弹好，物性远超过湿发贝斯 | 耐磨 Taber：H-22 磨头 500g 重量，500 转表面无破损；耐水解：108Naoh 浸泡 24 小时不粉化；常温曲折 20 万次不裂，低温-15℃下，2 万次不裂 | 该产品品质优良，花色品种多样，广泛应用于运动鞋、休闲鞋、工作鞋、时装鞋、沙发、家具、皮具、皮包、球类及其他体育用品以及手套、腰带、服装等加工制作装饰，充分满足现代生活和品味的要求 | 陈颖13505514473
27 | 合肥融捷能源材料有限公司 | 合肥市高新区 | 钴酸锂（RC9E） | 产品使用性能良好，制备电池容量高，倍率性能优，压实密度高 加工性能优秀 | 1C容量：150mAh/g；15C放电容量保持率：97%；极片压实密度：3.7g/cm3 | 电子烟倍率型锂电池 | 张瑞13345511366
28 | 安徽未来表面技术有限公司 | 合肥市肥西县 | 高效环保型硅烷表面转化剂F-1 | 自然干燥后72小时内不会发生锈蚀现象，同时复合硅烷膜与聚酯涂料涂层结合力良好；产品的耐腐蚀性能大于等于铁系磷化/聚合物 | 附着力百格试验达到1级,综合耐冲击能力达到50cm/kg,抗弯折小于1mm,耐盐雾试验大于等于500小时 | 汽车及零部件，家电，机械制造等金属表面处理 | 王振琦 16605514979
29 | 安庆市虹泰新材料有限责任公司 | 安庆市高新区 | 醇溶性聚酰胺树脂 | 替代苯溶性聚酰胺树脂，环境友好；溶解时间短、凝点低、解凝时间短，具备良好的印刷适用性和环保特性 | 溶解性≤170min | 塑料表印油墨制造 | 石金红13805561836
30 | 安徽科浦环保科技有限公司 | 安庆市望江县 | 锰基类纳米净化材料 | 具有吸附分解功能，对污染物分子捕获，形成化学吸附分解反应，产生无毒无害的物质，使工业废气得到净化 | 脱硝95%、脱硫率100%，除 tvocs 能力98% | 工业厂房VOCS净化、公路隧道新风净化、SCR分子筛、低温低尘多组分脱硫脱硝、工业脱硫脱硝、工业除氮氧化合物等 | 柯结军13955631682
31 | 安徽鸿海新材料股份有限公司 | 安庆市怀宁县 | 环氧玻纤层压板 | 起互连导通、绝缘和支撑的作用,对电路中信号的传输速度、能量损失和特性阻抗等有很大的影响 | 氰酸酯改性环氧树脂，调整高聚物材料的极性大小和极性基团浓度,降低基材的介电常数；添加导热填料，降低热积累效应，解决介电性能和热性能的平衡问题，满足低Dk 和低Df 要求 | 军工、航天航空、通讯、计算机、汽车电路等电子产品不可缺少的重要电子材料，近年来有些特种电子覆铜板也用来直接制造印制电子元件 | 王学芳18075339309
32 | 安徽丰原福泰来聚乳酸有限公司 | 蚌埠市固镇县经济开发区 | 聚乳酸 | 作为一种完全可降解的新型绿色材料，聚乳酸不但具有良好的生物相容性和生物可降解性，而且性能与聚丙烯（PP）、聚乙烯（PE）、聚酯类（PET、PTT、PBT）等通用材料相近，可采用注塑、挤出、纺丝等工艺进行加工 | 熔融指数≥3；光学纯度最高可≥99.7%；熔点≥165℃；单体残留≤0.25% | 可取代石油化纤和石油塑料，广泛应用于服装、包装、农业、家居、汽车零部件、3D打印、生物医药等众多领域 | 王大庆 0552-7110135
33 | 中建材（蚌埠）光电材料有限公司 | 蚌埠市龙子湖区 | 高铝硅酸盐盖板玻璃 | 刚度、强度、硬度高，用于平板显示触摸屏盖板 | 杨氏模量≥73GPa；表面压应力＞865MPa；压应力层厚度＞38μm；透光率（550nm）＞92.0%；玻璃硬度＞610kgf/mm2（钢化前） | 高铝硅酸盐盖板玻璃经过分片、CNC、抛光、清洗、钢化、丝印、镀膜等特殊工艺加工成手机、平板电脑、笔记本电脑等触控玻璃，提高抗冲击、抗划伤等性能 | 张育慧 17755270824
34 | 蚌埠中恒新材料科技有限责任公司 | 蚌埠市龙子湖区 | 5G高频覆铜板用高纯超细球形硅微粉 | 低膨胀系数、高化学和物理稳定性、低吸水率、高填充量、低成形应力、低摩擦和良好的介电性质，在覆铜板的新产品开发和性能改进方面，还广泛应用于半导体封装材料行业 | 产品SiO2含量≥99.90%，Fe含量≤10ppm，D50≤1.5μm，TOP CUT≤15μm | 高纯超细球形硅微粉作为主要用于大规模集成电路的基板和封装料中，在航空、航天、精细化工及特种陶瓷等高新技术领域也有着广泛应用 | 刘婧13500562931
35 | 蚌埠中光电科技有限公司 | 蚌埠市龙子湖区 | 8.5代TFT-LCD超薄玻璃基板 | 制造高世代液晶面板的关键基础材料之一，具有强的耐耐含氢氟酸等强酸试剂的性能，应变点高于650℃，且表面粗糙度、波纹度、透光度、玻璃内部微米级缺陷等均达到工艺要求 | 成品尺寸：（2200x2500）±0.5mm；应变点>655℃；退火点 720~745℃；软化点 970±10℃；550nm 处透过率 90%~92% | 电子信息显示领域 | 刘博宇 1807521689
36 | 安徽陶博士环保科技有限公司 | 蚌埠高新区 | 光固化纳米陶瓷防腐卷材 | 可有效解决设备长期受强酸、强碱、高盐环境腐蚀，从本质上解决防腐抗渗问题，保证基材的长期稳定，达到防腐、防护及增强的作用 | 采用UV光固化；巴氏硬度＞40；拉伸强度＞50MPa；压缩强度＞120MPa；弯曲强度＞110MP；长时耐50%硫酸100℃、20%盐酸80℃等多种有机酸和有机溶剂；阻燃系列产品阻燃V-0级 | 电厂脱硫设备烟囱烟道；石油集输系统及石油储罐，环保、化工储蓄罐及水池，市政管道、海上钻井、海上风电桩等基础设施的防腐、防撞防护及相关防腐修复 | 邢丽君17718388656
37 | 安徽英诺高新材料有限公司 | 池州经开区 | PET透明氟素离型膜 | 剥离时不会对胶产生影响，高的透明度和平滑性 | 有更好的吸附性和贴合性 ；不破坏承载物，还原性很好；经过技术处理在使用过程中不会产生静电而导致对承载 物体的静电击伤；具有超透性，易观察承载物上出现的不良 | 半导体封测行业、电子行业，触摸屏行业等 | 张永枝18656680688
38 | 安徽华仕新材有限公司 | 池州市高新区 | 用于提高球墨铸管件性能的新型稀土硅镁合金材料 | 增加铸件单位面积内石墨球数并使石墨球形状基本相同（球状），提高铸件强度和延伸率 | 为银灰色金属颗粒，5.5%≤Mg（镁）含量≤6.5%，1.5%≤RE（稀土）含量≤2.5%，1.5%≤Si（硅）含量≤2.5%，1.5%≤Ca（钙）含量≤2.5%，≦0.12%，Fe（铁）余量 | 用于球墨铸管件原铁水球化过程，达到球铁 QT450-10 的材质要求 | 马文博15805662346
39 | 安徽翠鸟生物技术有限公司 | 江南集中区 | 超高纯三磷酸腺苷二钠 | 实现生物酶稳定长期效用，极大地缩短生物发酵周期；解决目标产物结构不稳定，实现了结晶水稳定保持；高纯度产品可以实现99%以上纯度，重金属含量少于10PPM | ATP含量＞99%、结晶水＜5%、达到超过超高纯化学试剂要求 | 用于医药及化妆品添加剂，既是医药中间体又是酶化学工业重要的辅酶 | 邱盛苗15956252566
40 | 安徽佳晟金属科技有限公司 | 江南集中区 | 高端工业铝合金棒 | 高强度6XXX铝合金不加入过量的Cu，通过稀土加入，改善可热加工性能，经过热挤压，T6处理后屈服强度可以达到400Mpa以上，可以媲美高铜6XXX铝合金 同时避免Cu对产品疲劳强度的损害，提高其长期服役性能 | 产品成分指标为Si0.7-1.3wt%，Mg0.8-1.2wt%，Mn0.6-1.0wt%，Cr0.05-0.15wt%，RE 0.005-0.01wt%，Fe0.1-0.3wt%，Cu<0.2wt%，Ti<0.1wt%，终端产品力学性能：屈服高于400Mpa | 主要应用于汽车底盘转向，传动部件 | 周鹏13645660792
41 | 安徽金鼎新材料有限公司 | 池州市高新区 | 氢氧化钙污泥固化剂 | 以轻质碳酸钙和活性氧化钙残次品为原料，通过配比、加温、提纯和分级等一系列工序制备而成的污泥固化剂 | 本产品为弱碱性白色粉末状，Ca(OH)2含量≧90%，Fe2(OH)3含量≦0.12%，脱水固化率≧86，固化时间≦6小时 | 主要用于多种泥浆的脱水干化和固化处理，可以达到污泥减量化、高强度固化和防水的效果，对重金属和有毒物质有很好的包裹作用 适用于市政污水处理厂污泥及河道污泥的固化，达到填埋厂的土力学性能要求 | 常光跃 15656686868
42 | 中汇睿能凤阳新材料科技有限公司 | 滁州市凤阳县 | 高尺寸稳定性聚酰亚胺薄膜 | 高尺寸稳定性聚酰亚胺薄膜属于热固性聚酰亚胺，具有优异的热稳定性、耐化学腐蚀性和机械性能，通常为橘黄色 蠕变很小，有较高的拉伸强度 使用温度范围覆盖较广，从零下一百余度到两三百度 | 产品弹性模量大于6GPa，热膨胀系数22ppm/K，热收缩率0.002-0.004，吸水率0.5% | 特别适宜用作柔性印制电路板基材和各种耐高温电机电器绝缘材料 | 汪璟 18005690157
43 | 凤阳凯盛硅材料有限公司 | 滁州市凤阳县 | 硼硅4.0单片防火玻璃 | 膨胀系数低，软化点高，稳定地为其防火性能提供保障；比普通玻璃轻8%以上，是真正具备防火性能的C类单片防火玻璃 | 膨胀系数(25-300℃)/(10-6/℃)；软化点840°C | 建筑防火领域、轨道机车领域、航空航天领域等 | 冯云喜 17755075981
44 | 安徽中益新材料科技有限公司 | 滁州市全椒县 | 多功能蓄能发光涂料 | 具有防火阻燃、增光增亮、延时发光、释放负氧离子、耐酸碱、耐沾污、抗菌防霉，在隧道空间内，可明显提升壁面亮度与照明质量 | 耐沾污性：≤5%；负氧离子释放量：≥1000个/cm3;自发光光谱波长480~580nm；余辉时间：≥12h；耐燃烧性能：≥A1级；耐水、耐酸碱720h无异常；耐气候老化性3000h无异常 | 高速公路隧道壁面装饰，民防、轨道交通、地下车库等地下空间工程墙面及地面装饰工程 | 冒卫星18755016850
45 | 安徽环泰新材料科技有限公司 | 滁州市中新苏滁高新技术开发区 | 1.93玻璃微珠反光材料 | 有效地解决了光学性能中各角度逆反射系数（通常简称为亮度）满足不了市场需求的缺点；采用粒径范围较窄的珠子生产高可视性警示服的反光布，提高表面的平整度，增强反光布的洗涤性能 | 颗粒圆度 ≥98%；颗粒直径 28-90μm；逆反射系数 0.2°/5＞580；1°/5＞50；密度 3.8-4.5g/cm³ | 反光材料生产企业 | 林子靖 15867658650
46 | 安徽博石高科新材料股份有限公司 | 滁州市中新苏滁高新技术开发区 | 高效低耗锰酸锂材料 | 用于锂离子动力电池的正极材料，其克容量较高，具有良好的循环寿命和高低温特性 | 克容量可达115mAh/g，常温循环寿命≥3000次，45℃循环寿命≥1000次，-20℃放电容量≥90% | 低速电动汽车、轻型电动车，电动自行车等所需的锂离子动力电池 | 马岩华18115399008
47 | 安邦电气股份有限公司 | 滁州市天长市 | 高性能阻燃环保高温自限温电伴热带 | 有正温度系数“PTC”特性,能随被加热体系的温度变化自动调节输出功率,自动限制加热的温度可以任意截短或在一定范围内接长使用,并允许多次交叉重叠而无高温热点及烧毁之虑，适应被加热体系 | 最高工作温度130±5℃，最高曝露温度150℃，具有较高的耐高温性能 热稳定性可由10℃至130℃间来回循环300次后；热效率高，热交换效率高达90%～98% | 工业方面主要利用在石油、化工、热电厂等需要防止管道或罐内的液体物质凝固/流动速度慢的场所，在公共设施方面主要用于消防管道的伴热，在民用方面可用于室内取暖以及冬季室外管道防冻方面 | 徐乃新15055000005
48 | 麦格昆磁磁性材料（滁州）有限公司 | 滁州市中新苏滁高新技术开发区 | 高精度粘结钕铁硼永磁体 | 高精度粘结钕铁硼磁体的尺寸精度极高，可以做成形状相对复杂的磁元器件，且具有一次成型、多极取向、磁性能及耐蚀性能好等特点 | 中性盐雾实验时间≥96H；同心度≤0.03mm；圆度≤0.03mm | 产品主要应用于主轴电机、步进电机、同步电机、直流电机、无刷电机等各种微特电机，进而在智能装备、消费电子、汽车电子和家电中得到广泛应用 | 郝维洁 0550-2201009
49 | 安徽天路新材料股份有限公司 | 阜阳市界首市 | 抗拉伸打包带专用料 | 延伸度小：伸长率仅为聚丙烯带的六分之一，能长时间的保持拉紧力，使得在使用时安全性能表现优异；耐温性能强：熔点为260度，且在12度以下使用不会发生变形、拉伸等现象； | 拉伸断裂应力（MPa）：0.2MPa；拉伸断裂标称应变（%）：1069%；熔体流动速率（190C，2.16kg)：1.8g\10min；拉伸屈服应力（MPa）：9.8MPa | 多用于生产捆扎物品以便于运输、转运等各种场景 应用领域涉及工业、农业、建筑业及日常应用 | 独春永15655821555
50 | 吉祥三宝高科纺织有限公司 | 阜阳市界首市 | 仿鹅绒结构高保暖絮片 | 产品具有轻质保暖、高蓬松度、高回弹性、阻燃、隔音、柔软舒适、可水洗等优点，在完全浸湿的条件下保持98%的保暖率，且洗涤后回弹性好、不缩水、保暖率不减低 | 压缩回弹性能：压缩率≥73%，回复率98%；透气性：透气性≥1079mm/s；保湿性能：克罗值2.55，热阻≥0.396㎡·K/W，湿阻≥54.6㎡·Pa/W；纤维细度为15～50μm，；潮湿条件下，依然保持原有保暖性，可水洗或干洗并保持保暖性 | 可广泛用于服装、被子、睡袋等服用和家纺领域，以及野外帐篷、军事作战服、登山装备以及汽车、航空航天等设备领域 | 刘平平 15055860668
51 | 界首市天鸿新材料股份有限公司 | 阜阳市界首市 | 锂电池隔膜（三层共挤隔膜） | 产品性能结合了干法和湿法膜的优点，既有干法隔膜孔贯通性好的特点又有湿法膜强度大的优势，对传统单拉技术进行了大量改进 | 厚度（µm）：20±2；孔隙率（%）：42±3；拉伸强度（MPa）纵向≥120，横向≥20；热收缩率（%）120℃，1h；纵向≤1.5；穿刺强度（gf):≥320 | 广泛应用于新能源汽车以及电动工具、手机、数码产品等领域的新型产品 | 李汪洋15055862345
52 | 安徽嘉阳新材料科技有限公司 | 阜阳市界首市 | PVC压延膜 | 在地板膜中添加ZHS/Sb2O3复配阻燃剂，使地板膜的阻燃性能提高，且通过在地板膜表层进行涂覆改性，使地板膜的耐磨性能提高 并且兼具力学性能好、绿色环保、可回收利用、防毒抑菌等特点，相关性能指标达到或超过了国外同类产品标准，在国内处于技术领先地位 | 拉伸强度：纵向≥46MPa、横向≥38MPa；热收缩率：≤4%；表面光泽度≥40 | 产品广泛用于PVC地板、家具、橱柜和室内装璜等领域 | 李汪洋15055862345
53 | 北矿磁材（阜阳）有限公司 | 安徽省阜阳经济技术开发区 | BMS-9.2 高磁性能高丰度稀土永磁铁氧体材料 | 产品的高效节能特点（比同功率交流感应电机能耗低30~50%，且在25~120%额定负载内具有高功率因数和高效率）满足了汽车及白色家电行业对节能化和自动化的需求 | Br≥4250Gs，Hcb≥4000Oe，Hcj≥4700Oe，(BH)max≥4.4MGOe | 汽车、电子信息、电动工具、商用或家用电器用高效节能永磁电机、压缩机的关键核心材料 | 王继全 18811350450
54 | 安徽力幕新材料科技有限公司 | 淮北市濉溪县 | 双面光锂电池用铝箔 | 采用铸轧法生产的1060合金铝箔坯料进行动力电池箔成品的生产，厚度为0.012mm电池箔，达到国内领先水平 | 抗拉强度达到210MPa以上，断后延伸率达到3%以上，屈服强度超过130MPa；能够替代传统钢壳和铝壳包装；表面润湿张力≥31达因值 | 用于新能源汽车、5G移动基站电源及电动工具、电池包装等领域 | 高田18605610957
55 | 安徽润岳科技有限责任公司 | 淮北市濉溪县 | 新型阻燃剂TCPP | 具有良好的阻燃、抗低温和抗紫外线性能 | 酸值：0.020 mgKOH/g ；粘度：64mpa.s, 25℃ ；磷含量：10.77wt,% ；氯含量：33.01wt,% | 广泛应用于聚氨酯泡沫、粘合剂、 PVC、酚醛树脂等添加剂及化学建材、交通运输、航天航空、煤田、油田等领域 | 许宗伟13961563562
56 | 淮北绿洲新材料有限责任公司 | 淮北市濉溪县 | 高性能覆铜板树脂 | 固化过程中无小分子放出，体积变化率趋近于零 | 固含量70（%wt）；凝胶时间6-12（200℃/min）；Dk/Df：3.3-3.5/0.009-0.015（10GHz）；Tg：200-230℃（DMA） | 产品广泛应用于通讯终端和通讯基站设备设施，作为印制电路板的覆铜板（CCL）所用的树脂类材料，其为覆铜板领域的核心材料 | 刘发喜 18952420026
57 | 安徽新鸿药业有限公司 | 淮南市潘集区 | 环保增塑剂（柠檬酸三丁脂 | 安全无毒的环保型增塑剂，易降解而且对人体无刺激，环保增塑剂柠檬酸脂对PVC、PP、纤维素树脂都可增塑，其相容性好；环保增塑剂柠檬酸脂与其他无毒增塑剂共用可提高制品硬度 | 含量：≥99%，水分：≤0.2%，色号：≤50 | 主要应用于健康环保要求较高的塑料制品如食品药品包装、医用乳胶手套、儿童玩具，健身器材、汽车内饰等塑料制品加工 | 夏楚雪18155466817
58 | 安徽鑫宇新材料科技有限公司 | 淮南市寿县 | 环保型CCK耐高温复合离型纸 | 具有双面离型、耐高温、平整度高和绿色环保特点，在应用过程中起到复合材料产品的隔离防粘连作用，又可以保护复合材料不被复合树脂等污染 属于无塑纸，可回收利用方便，能很好替代相关淋膜纸，起到绿色节能环保作用 | 定量 120±5g/m2；宽幅 1080± 3mm；厚度 115±10μm；水分含量≤4.0%；纵向撕裂度≥450mN·m，横向撕裂度≥ 530mN·m；轻面快速离型力达 6-18g/25mm， 重面快速离型力达 25-60g/25mm | 广泛应用于碳纤维、医药卫材、电子模切及精密电子等领域 | 石胡兵 18119655781
59 | 安徽中电环保材料股份有限公司 | 淮南市寿县 | 新型聚四氟乙烯与聚苯硫醚复合耐高温耐腐蚀滤料 | 大幅度提高了滤料的耐高温、耐酸碱、耐氧化性能 使新型聚四氟乙烯与聚苯硫醚复合耐高温耐腐蚀滤料能够适应高硫煤、腐蚀性及氧含量高的场合，提高了使用温度 | 使其能够大规模用于高温、高硫煤及氧含量高场所的烟气过滤，具备非常良好的过滤性能，最高能够实现5mg/m3的过滤性能 | 使用场景主要为高温、高硫煤及氧含量高场所的烟气过滤，包括燃煤电厂、钢铁冶金、水泥窑炉、石油化工等高温、腐蚀、氧化等严苛场合 | 孙淑娟17805608989
60 | 黄山金石木塑料科技有限公司 | 黄山市徽州区 | 高性能热固性聚酰亚胺树脂 | 具备优异的耐候性、耐高温（长期使用290℃）、耐低温（-196℃）、耐摩擦、耐射线辐射、耐等离子辐射、隔热绝缘、介电性能优良等性能 | 耐高温：≥300℃；耐低温：-196℃；断裂伸长率：≥8%；冲击强度：≥100KJ/㎡；弯曲强度：≥100MPa；热膨胀系数：≤55μm/m/K | 航空航天、核电军工、芯片半导体、电子电器、汽车、精密仪器、工业机器人、机械、等离子切割等领域 | 吴沁18955954688
61 | 安徽东远新材料有限公司 | 黄山市徽州区 | 高强度芳香族聚酯微孔发泡材料 | 绿色环保，热塑性可回收再利用；适应不同应用领域的多密度规格；优异的力学性能和抗疲劳性；出色的可加工性，可切削、易粘接、可加热成型各种曲面造型；低热膨胀系数，与混凝土、钢铁、玻璃等热膨胀性相当 | 长期使用温度120℃，短期最高使用温度200℃；闭孔结构，低吸水率、抗霉变，闭孔率>90%；良好的隔热性，导热系数低至0.027W/mK；单位面积质量＜30 kg/m2；拉伸粘接强度≥0.15 MPa； | 建筑保温层应用 | 袁波 0559-3589667
62 | 宝华（黄山）新材料技术有限公司 | 黄山市屯溪区 | 绝缘防水保护贴（SM9101） | 可以快速施工并能室温固化，原始状态柔软，施工简便、快速 耐UV老化性能突出，具有优良的耐热性能，良好的阻燃性能，寿命长达10年，防水性IP68，击穿电压30KV，自固化、自融合、自适应从形性好等特性 | 击穿电压32KV/mm；体积电阻率7.4×1012Ω.cm；UV加速老化性能3000小时；介电常数 3.82；冷热冲击-50~150℃ 200次； 防水等级IP68 11. 寿命10年 | 适用于电缆，母排，通讯基站，变压器、架空线路线夹的防水密封及绝缘防护、电气连接点金属裸露部分的防水密封及绝缘防护、电缆终端破损的修补、开关柜母排连接点金属裸露部位绝缘密封保护等 | 席新平18755967083
63 | 安徽金寨将军磁业有限公司 | 六安市金寨县 | SM14B高性能稀土永磁铁氧体电机磁体 | 提升产品性能和密度，有效控制产品结晶、提高产品的密度，增加产品的磁能积 | 最大磁能积（BH）max≥42.4KJ/m3、剩磁（Br）≥465mT、矫顽力（Hcb）≥320KA/m、内禀矫顽力（Hcj）≥360KA/m | 主要用于高性能、高精度的无刷直流微特电机的转子使用 | 陈正友 13865463199
64 | 安徽省瀚海新材料股份有限公司 | 六安市经济技术开发区 | N38UH钕铁硼永磁体 | 产品尺寸公差控制精准，磁感矫顽力、内禀矫顽力性能优异，具有较高的热稳定性 | 剩余磁感应强度Br:12.3～12.6KGs；磁感矫顽力Hcb:≥11.5KOe；内禀矫顽力Hcj:≥25KOe；最大磁能积(BH)max:36～40MGOe | 数控机床、汽车、智能制造、机器人等领域/永磁电机 | 朱后举15155147477
65 | 安徽精卓光显技术有限责任公司 | 六安市舒城县 | 高透光防护型多层镀膜盖板玻璃 | 在可见光范围内具有小于1%的反射率，增透效果明显，耐磨性和抗划伤性在耐钢丝绒/橡皮擦刮擦2500次以上无擦痕 | 强化后高铝硅玻璃：CS≥800Mpa DOL:≥5.9um,CSK≥110Mpa,DOC≥90um | 智能终端/手机、PC、车载 | 支三凤18919715326
66 | 安徽天一重工股份有限公司 | 马鞍山市雨山区 | TBM盾构机盘形滚刀新材料 | TBM盾构机盘形滚刀材料具有高硬度、高耐磨性、良好的冲击韧性、一定的抗回火性能和较好的加工工艺性能 | 1.抗压强度超过2500Mpa； 2.耐磨性，以掘进1米时间计算小的岩石为0.02~0.05hr/m而高耐磨性岩石则可高达0.3hr/m | 主要用于地铁隧道、水利工程等领域的盾构机掘进等范围 | 李彧蓼13095557551
67 | 安徽优科新材料科技有限公司 | 马鞍山慈湖高新区 | 汽车涂层自修复微凝胶交联性丙烯酸树脂UCL | VOC排放量为零，涂料经修复后流平性更好，大幅提高耐冲击能力，为涂层带来更好的丰满度和鲜艳性，修复速度快 | 漆膜硬度：3H；耐液体介质：耐酸、耐碱、耐水、耐醇；耐溶剂擦拭：涂膜未破损露出基材；耐冲击性：500mm冲击，漆膜无裂纹、皱纹及剥落现象；不挥发物含量：49.6%；酸值:9.0mgKOH/g | 涂料、汽车、机械、电器、建筑等 | 王世玉18010740502
68 | 安徽科达铂锐能源科技有限公司 | 马鞍山市当涂县 | 高能量密度钛酸锂负极材料KPT1 | 保持钛酸锂二次颗粒微米尺度的前提下，提高材料的电子传导和离子传递，实现优异的倍率性能和稳定的循环性能，10C大倍率放电容量≥155mAh/g | 1C≥165mAh/g, 压实密度≥2. 2g/cm； 1Ah, 60℃, 800cc产气≤0. 52cc | 电动大巴，轨道交通，备用电源、储能系统等 | 杨丽18155590400
69 | 瑞泰马钢新材料科技有限公司 | 马鞍山市雨山经济开发区 | 高效长寿铝锆碳滑板砖 | 滑板砖中引入复合纳米碳源的基础上，引入复合纳米氧化铝微粉，增强滑板制品韧性和热震稳定性，能够在大型钢包使用 | 显气孔率5.4%；体积密度3.16g/cm3;常温耐压强度161.3MPa；Al2O3 75.84%；ZrO2 8.52%；C: 6.95%；高温抗折（1400℃×0.5h）：15.3MPa | 大型转炉/钢包挡渣滑板 | 彭学峰 13955592039
70 | 马鞍山市兴达冶金新材料有限公司 | 马鞍山慈湖高新区 | 氮合金包芯线 | 通过在炼钢环节加入氮合金包芯线，增加钢材中的氮元素含量，形成稳定的碳氮化合物，通过氮化的析出强化及细晶强化机理，大幅度提升钢材的强度 | Si≧40.0%，N≧22.0%，S≦0.4%，P≦0.2%，芯粉重≧190g/m ，线径Ф13mm±0.5mm | 在炼钢环节，通过喂线设备，在吹氩站将氮合金包芯线喂入钢包中 | 李国安18505558686
71 | 马鞍山晶智科技有限公司 | 马鞍山市郑蒲港新区 | 增亮膜 | 该产品膜片的光学微结构在设计时就解决了应用的搭配问题，微纳结构加工的核心设计指标保持一致，具有高度的结构适配性和高度的可重复性 | 光学增益≥145；表面电阻≤1013.5 | 各种规格电视、电脑显示器、手机、数码相机等产品，适用于不同尺寸，不同厚度，不同规格要求的光学增亮膜片需求 | 武潇13862026676
72 | 安徽方信立华环保科技有限公司 | 马鞍山市含山县 | 低温SCR蜂窝式催化剂 | 具有优异的低温脱硝活性，较强的抗硫、抗碱金属中毒等特性，优异的疏水、抗水性 | 催化剂微观比表面积为65.89m2/g，孔容积为0.25cm3/g；催化剂径向抗压强度为0.83MPa，轴向抗压强度为3.32MPa；催化剂的活性为17.4m/h；三层催化剂的SO2/SO3转化率为0.50% | 焦化、钢铁烧结、玻璃、陶瓷、水泥、垃圾焚烧、造纸、酸洗和耐火材料等领域 | 刘春光 13956075736
73 | 安徽鼎恒实业集团有限公司 | 芜湖市弋江区 | 3D打印用球形钴基合金粉末 | 粒度均匀、球化率高、含氧量低，解决了现有技术中容易出现的焊层结合强度差、气孔率高和耐腐蚀性较差的缺陷，具有很高的结合强度和较小的气孔率、耐磨性和耐腐蚀性强等优点 | 粒度均匀（Dv（10）=17.2μm、Dv（50）=31.5μm、Dv（90）=55.8μm）；球化率高（≥70%）含氧量低（≤150ppm） | 用于3D打印制备机械装备零部件、再制造纳米热喷涂材料等 | 刘丽艳 18109635490
74 | 芜湖东旭光电科技有限公司 | 芜湖市经开区 | G6可减薄LTPS玻璃基板 | LTPS玻璃基板是面板行业上游最核心的原材料之一，是新一代薄膜晶体管显示技术，具有高分辨率、反应速度快、高亮度、高开口等优点 | 密度：2.62g/cm3；杨氏弹性模量：83Gpa；泊松比：0.23；热收缩率：10ppm；应变点温度：753℃ | 应用于笔记本电脑、显示器、手机、平板电脑用液晶面板屏 | 田海峰13965169171
75 | 安徽亚格盛电子新材料有限公司 | 芜湖市经开区 | SCP芯片专用高纯三甲基铝 | 实现样品杂质检出限由 0.2ppm 提升至 2ppb，降低沸点杂质分离出精馏体系 可以满足客户对 TMAl 产品提出的高品质要求 | 采用的添加剂是AlBr3和纯度98%的LiAlH4，所用的剂量是三甲基铝粗品量的3%；精馏工艺真空度控制在50±2Torr，底瓶温度控制在110±2℃ | UV LED 芯片制造 | 张城乐18010796903
76 | 安徽维森智能识别材料有限公司 | 芜湖市三山区 | 高适应性混合基碳带 | 较高的灵敏度、黑度，很强的介质适用性，打印温度范围宽，较低的打印温度有效的保护打印头，耐刮擦性能良好 | 赋码速度达1000mm/秒；可识读性≥99 | 应用于一维码、二维码赋码打印，常应用在商业零售、收银系统、邮政快递、仓储物流、工业制造等诸多领域 | 张举红 15555351988
77 | 安徽蓝格利通新材应用股份有限公司 | 芜湖市繁昌区 | 无菌黑色阻燃环保混合毡 | 具有阻燃、隔音/吸音、无菌/抑菌、韧性好、减震等功能 | 燃烧等级：V0-V2；吸水率：0.71；VOC检测：合格；拉伸强度N/mm：3.79；气味等级：1级 | 项目产品属于材料的吸声降噪领域，产品主要作为高铁、飞机、汽车内饰件、家电、建筑内饰用隔音阻燃材 | 陆宣龙 13705533273
78 | 安徽众源新材料股份有限公司 | 芜湖市经开区 | ZYXC射频信号通讯电缆用T2无氧铜带 | 纯度高、组织细密、导电率高、无杂质，具有良好的导电性、加工性、延展性、防蚀性、稳定性和可靠性，可根据市场需求，加工成不同规格的铜带 | 导电率：99 %IACS；电阻系数：0.017405 Ω.mm2/m；维氏硬度(HV0.2)：53；伸长率：47 %；抗拉强度：240 MPa | T2无氧铜带被广泛应用于通讯、电力、电子、航空航天和信息网络等领域，是当今5G通讯行业用的主要原材料 | 吴小兵 15905537778
79 | 安徽楚江科技新材料股份有限公司 | 芜湖市经开区 | CJQP-01新能源汽车配件用高精度铜板带 | 产品具有高性能、高弹性模量及优异的弯曲性能和板形，可有效提升下游产品的质量水平 | 侧弯/(mm/m)：≤1.5；硬度/HV：165-180；抗拉强度Rm/MPa：520-620；延伸率A11.3/%：≥10；平均晶粒度/mm：＜0.015 | 广泛用于生产新能源汽车连接器、接插件等配件领域 | 贺威 18130013251
80 | 中电科芜湖钻石飞机制造有限公司 | 芜湖市湾沚区 | 传感器飞机智能蒙皮材料 | 解决了大尺寸、双曲率、多介质层电子结构功能件易变形问题，实现了智能蒙皮的高精度、高可靠性 | 胶结间距±0.2mm，复合材料介质层厚度±0.05mm； 焊接强度≥20MPa，焊缝高度 0.05～0.1mm； 胶接剪切强度＞23MPa；0°拉伸强度≥2500MPa | 无人机机翼 | 吴波18715609055
81 | 芜湖徽氏新材料科技有限公司 | 芜湖市无为市 | 溶胀胶带 | 在接触电解液后产生溶胀，填充圆柱形锂离子电池的电芯和钢壳之间的间隙，提高圆柱形锂离子电池的安全性和使用寿命，进而提高新能源汽车产品的安全性与使用寿命 | 85℃/4H膨胀率能够达到323%，45℃/36H膨胀率能够达到230%；基材厚度40μm | 广泛用于电动汽车市场和电动平衡车、电动工具、园林工具、智能穿戴等小动力细分市场行业，主要应用于圆柱形锂离子电池中 | 吴明辉 13365713825
82 | 安徽鑫科铜业有限公司 | 芜湖市经开区 | XKJC-01汽车接插件用锡磷青铜带 | 产品具有优良的弹性性能、耐腐蚀、耐磨、无磁性等特点，且板带尺寸精度高，规定塑性延伸强、抗拉强度等机械性能优异，可有效提升下游产品的质量水平 | 延伸率A50mm：≥1%；规定塑性延伸强RP0.2：900～1080MPa；维氏硬度HV：270～300；厚度尺寸精度：±0.002mm | 汽车电连器件领域领域/用于生产接插件、连接器产品 | 王燕琴 15879901371
83 | 铜陵鑫佳粉体新材料科技有限公司 | 铜陵市铜官区 | 扩散式锡锌铜粉FDCuSn6Zn6 | 本产品扩散式锡锌铜粉也称为锡锌青铜粉，是青铜粉的一种，它具有良好的导电、导热、耐蚀、表面光洁度和无磁性等忧点 | 化学成分：Cu87~89%，Sn5~7%,Zn5~7%;松装密度2.4~2.6%，流动性＜35s/50g,压缩性＞7.2g/cm3 | 本产品广泛应用于摩擦材料、含油轴承、金刚石制品、过滤器和机械零件等； | 郭殿月 15756046923
84 | 铜陵万华禾香板业 | 铜陵市枞阳县 | 秸秆制备无甲醛生态禾香板 | 以完全不含甲醛的MDI生态粘合剂为粘合剂，显著优化了环保秸秆板材的物理性能，综合技术处于国内、国际双领先水平 | 密度: 0.5～0.8g/cm；甲醛释放量: 0;耐候性:可在-50°C～100C 的温度环境下使用，不会出现分解或其它反应；燃烧性能:达到 GB 8624 B1 级要求 | 绿色家居产业 | 代庆洪 18815622066
85 | 铜陵国传电子材料科技有限公司 | 铜陵市经开区 | 高性能热导管铜粉（60-150目） | 产品纯度高，并且表面经过抗氧化处理，形貌为类珊瑚不规则状，其松装密度及粒径分布范围可根据客户需求调配 产品具有优良的孔隙率和极高的热传导效能 | 粒径为60-150目，粒松装密度为1.6-2.2 g/cm3，孔隙率为≥65%，铜含量≥99.5% | 主要应用于制造计算机、各种通讯器材、消费类电子产品内的导热热管，以及其他散热领域 | 汤传舵13705628877
86 | 镓特半导体科技（铜陵）有限公司 | 铜陵市经开区 | 氮化镓单晶衬底（晶圆片） | 第三代化合物半导体材料的代表，具备宽禁带、高击穿电场、高饱和载流子速度、高迁移率等材料特性和物理尺寸大、晶体质量好、半绝缘性能强等产品优势 | 直径：2英寸-4英寸；厚度：450±30μm；晶体质量：X射线双晶002、102摇摆曲线半高宽均＜50 arcsec；位错密度：＜106cm-2；半绝缘型电阻率：≥108Ω•cm | 蓝光激光器，5G通信、雷达等微波射频领域，电力电子器件和消费电子领域 | 李宏元17756216001
87 | 宿州伊维特新材料有限公司 | 宿州经济技术开发区 | 高纯5N5氧化亚氮 | 产品在集成电路制程硅族、掺杂、刻蚀、反应、金属气相沉积、清洗等六大类中均有应用 | 纯度要求99.999%以上 | 通用芯片、集成电路芯片、高性能半导体材料、TFT-LCD平板显示、硅太阳能电池和薄膜太阳能电池等领域 | 张呈18610587136
88 | 萧县新秀新材料有限公司 | 宿州市萧县 | 光稳定剂 （塑诺稳 5585） | 塑诺稳 5585是一款低分子量的高效受阻胺光稳定剂，与聚烯烃产品有极好的相容性，且具备高效捕捉自由基的能力，具备优异的防止材料老化的能力 | 有效物质含量＞99% | 高端改性工程塑料，汽车塑料零部件、家电料、聚烯烃制品 | 毛青松13170218356
89 | 安徽华威铜箔科技有限公司 | 宣城市经开区 | 4.5μm 极薄柔性锂电铜箔 | 4.5μm超薄柔性铜箔满足在高强度、高倍率循环充放电时无龟裂、断裂现象，能增加电池使用寿命及安全需求；产品表面呈轮廓低、高延伸率，并具有较好的粘贴效果及特性 | 满足10万次弯折实验；具备高柔性、高防氧化（200℃1小时）、高延伸（≥3.5%）、无铜粉、无断裂等特性，能在原有的基础上提升0.5%的延伸率；拉强度可达35～40Kg/c㎡ | 用作高倍率高容量锂电池生产制作的基材 | 钟伟洋 13929211809
90 | 安徽爱瑞德新材料有限公司 | 宣城市宣州区 | 木塑复合材料AVID WPC | 以天然植物纤维为主要原料，经过塑化改性形成天然植物纤维高分子材料，再与其他聚合物、无机纤维/粒子共混改性增强 | 抗弯强度≥40MPa;抗弯曲弹性模量≥6000MPa；弯曲破坏载荷≥6500N;尺寸稳定性≤0.05% | 生态园林景观、室内外装饰、木塑整体房屋、船舶甲板 | 王新志13805633040
91 | 安徽新涛光电科技有限公司 | 宣城市郎溪县 | 抗冲击板材（XT-HIM） | 以甲基丙烯酸甲酯和丙烯酸丁酯为主料，以丁二烯橡胶和抗冲ACR为抗冲击改性剂 ，实现了产品的高抗冲击性能 | 外观目测：外观无明显瑕疵； 厚度： 3.2±0.1mm； 简支梁冲击强度=24kj/m2； 拉伸强度=62MPa；维卡软化温度=94℃ | 建筑应用：橱窗、隔音门窗、采光罩等；广告应用：灯箱、招牌、展架等；交通应用：火车、汽车等车辆门窗等 | 林超18110369013
92 | 宁国中奕橡塑有限公司 | 宣城市宁国市 | 新型不饱和聚酯-聚氨酯复合热固性复合材料(BMC) | 有着良好的热稳定性和电绝缘性、耐电弧性、优良的耐水解性，弯曲强度、电气强度、简支梁冲击强度等性能优越 | 模塑收缩率% ：0.06±0.02；弯曲强度Mpa： ≥58.8 ；绝缘电阻（常态）Ω：≥1013；电气强度：MV/m：≥12 ；燃烧性：V-0级 | 主要应用于汽车、家用电器、电力、照明灯具等领域 | 陈爱明13865397038
93 | 宁国市开源电力耐磨材料有限公司 | 宣城市宁国市 | 特髙铬合金磨球 | 采用特高Cr合金设计、Cr/C比及合金元素综合调控，产品性能达到国外先进水平，性价比远高于国外同类产品 | 硬度（HRC）≥60；落球冲击疲劳寿命（次数）≥16000；镍矿磨机磨耗≤182g/原矿 | 矿山行业球磨机 | 汤新明13966228786
94 | 安徽天益新材料科技股份有限公司 | 宣城市宁国市 | 橡胶复合衬板 | 替代传统锰钢衬板，改进磨机运行状况，延长使用寿命、提升研磨质量、降低运行功率，安装方便，减小噪音，实现了提高磨机性能、降低矿山成本及节能减排的作用 | 较传统锰钢衬板，重量下降15%-40%，磨机节电量5%-30%；耐切割复合橡胶对比常规橡胶使用效率提高20% | 矿山/自磨机、半自磨机、球磨机、再磨机 | 柯 庆13865324923
95 | 宁国市 华成金研科技有限公司 | 宣城市宁国市 | 铸造镍基高温合金母合金K418 | 铸造镍基铸造高温合金母合金K418，在900℃以下具有良好的蠕变强度、热疲劳性能和抗氧化性能 | 800℃抗拉强度（Rm）：1090MPa；800℃拉伸延长率（A）：11.4%；.800℃90MPa持久断后伸长率（Au）：10.2% | 航空、航天及武器装甲的的涡轮工作叶片、导向叶片等 | 吴文京13956587089
96 | 安徽富凯特材有限公司 | 宣城市绩溪县 | 015Cr20Ni18Mo6CuN超级奥氏体不锈钢(S31254、F44) | 在低温下也具有良好的韧性，特别突出的耐腐蚀性能，能很好的抗咬死，高的强度和很好的耐高温氧化性能结合的合金 在氯化物溶液中具良好的耐点蚀性能 | 夹杂物：A0，B0.5，C0,0，D1.0、Ds0；耐腐蚀性能：按照ASTM G48-11（2015）方法A，试样表面无可见腐蚀坑，腐蚀率小于0.80g/㎡ | 航天航空、船舶、化工等领域 | 赵跃胜13905636495
97 | 安徽省隆达建材科技有限公司 | 宣城市郎溪县 | 有釉面发泡陶瓷保温一体板 | 具备保温、隔热隔音、抗冻抗渗的功能；其特有的自保温和抗老化的优越性能，具有电厂耐火砖式的防火性 | 导热系数≤0.065W/（m·K）；系统的拉伸粘结强度≥0.15MPA；单点锚固力≥0.30kN；有釉面发泡陶瓷保温装饰板的体积密度≤280kg/m³；垂直于板面方向的抗拉强度≥0.15MPa；体积吸水率≤1%；燃烧性能A1级 | 用于建筑外墙、屋面保温和内部隔断 | 田小可18667407172
98 | 安徽永茂泰铝业有限公司 | 宣城市广德市 | 高强度铝合金材料ALSI9CU3FE-1 | 高强度铝合金材料ALSI9CU3FE-1机械性能（抗拉强度、断后延伸率、硬度、针孔度）优良，适用于对强度、硬度等要求高的工件 | 抗拉强度≧300MPa 断后伸长率≧1.0% | 乘用车零部件：发动机缸体、缸盖、结构件、新能源汽车零件等系列产品 | 魏武斌 13805627158
99 | 安徽宏祥丝绸织造有限公司 | 宣城市广德市 | 弹力双乔绉面料 | 具有高耐热性能、高弹性、耐高温漂洗、抗菌的特点，且产品质地缜密，手感厚实，具有良好的悬垂性，吸湿透气性好，既有传统真丝绸的优良特性，又有现代高档丝绸的优点，适于高温印染使用 | 纤维含量（%)桑蚕丝密度（根/10cm）：1220.4；断裂强力（N）：730；断裂伸长率（%）：33；水洗尺寸变化率（%）：-5.7；金黄色葡萄球菌抗菌率大于90% | 应用于各种弹力织物，并能够满足新型织物和高档面料的要求 | 秦建禾13966178748
100 | 广德天运新技术股份有限公司 | 宣城市广德市 | 高强阻燃新材料 | 阻燃、降噪、隔热，产品回弹性、韧性、撕裂强度和缓冲作用显著提升 | 耐火焰：达到1800℃，离火后迅速自灭； (2)燃烧速度：≤ 100 mm/min；吸声系数：≥ 0.8；导热系数：≤ 0.04（W/ m*K）； 气味等级：≥4级 | 用于特种军用车辆的内饰和隔层材料，增加高效阻燃功能，完全替代传统同类型材料；用于建筑物整体的隔热、隔音用隔层材料 | 吕来喜18297563226